## Báza
Kategória materiálu | Obchodný názov / typ polyméru | Priemer trysky (mm) | Výška vrstvy (mm) | h/d | Šírka vrstvy (mm) | l/d | OT/MIN závit. | Q (mm³/s) | TCP (mm/s) | Horná zóna Z1 (°C) | Stredná zóna Z2 (°C) | Zóna trysky Z3 (°C) | Teplota sušenia (°C) | Čas sušenia (h) | Zdroj parametrov
Štandardné / Bio | Ingeo PLA 3D850 / 3D700 | 5 | 1.7 | 0.34 | 4.5 | 0.9 | 31 | 279 | 36.47059 | 180 | 200 | 205 | 65 | 4 | overené na pracovisku VRAV
Štandardné / Bio | Ingeo PLA 3D850 / 3D700 | 5 | 1.7 | 0.34 | 6.25 | 1.25 | 31 | 279 | 26.25882 | 180 | 200 | 205 | 65 | 4 | overené na pracovisku VRAV
Štandardné / Bio | Ingeo PLA 3D850 / 3D700 | 5 | 1.7 | 0.34 | 8 | 1.6 | 31 | 279 | 20.51471 | 180 | 200 | 205 | 65 | 4 | overené na pracovisku VRAV
Štandardné / Bio | Ingeo PLA 3D850 / 3D700 | 5 | 2.5 | 0.5 | 4.5 | 0.9 | 34 | 306 | 27.2 | 180 | 200 | 205 | 65 | 4 | overené na pracovisku VRAV
Štandardné / Bio | Ingeo PLA 3D850 / 3D700 | 5 | 2.5 | 0.5 | 6.25 | 1.25 | 34 | 306 | 19.584 | 180 | 200 | 205 | 65 | 4 | overené na pracovisku VRAV
Štandardné / Bio | Ingeo PLA 3D850 / 3D700 | 5 | 2.5 | 0.5 | 8 | 1.6 | 34 | 306 | 15.3 | 180 | 200 | 205 | 65 | 4 | overené na pracovisku VRAV
Štandardné / Bio | Ingeo PLA 3D850 / 3D700 | 3 | 1 | 0.3333333 | 2.7 | 0.9 | 31 | 279 | 103.3333 | 180 | 200 | 205 | 65 | 4 | overené na pracovisku VRAV
Štandardné / Bio | Ingeo PLA 3D850 / 3D700 | 3 | 1 | 0.3333333 | 3.75 | 1.25 | 31 | 279 | 74.4 | 180 | 200 | 205 | 65 | 4 | overené na pracovisku VRAV
Štandardné / Bio | Ingeo PLA 3D850 / 3D700 | 3 | 1 | 0.3333333 | 4.8 | 1.6 | 31 | 279 | 58.125 | 180 | 200 | 205 | 65 | 4 | overené na pracovisku VRAV
Štandardné / Bio | Ingeo PLA 3D850 / 3D700 | 3 | 1.5 | 0.5 | 2.7 | 0.9 | 34 | 306 | 75.55556 | 180 | 200 | 205 | 65 | 4 | overené na pracovisku VRAV
Štandardné / Bio | Ingeo PLA 3D850 / 3D700 | 3 | 1.5 | 0.5 | 3.75 | 1.25 | 34 | 306 | 54.4 | 180 | 200 | 205 | 65 | 4 | overené na pracovisku VRAV
Štandardné / Bio | Ingeo PLA 3D850 / 3D700 | 3 | 1.5 | 0.5 | 4.8 | 1.6 | 34 | 306 | 42.5 | 180 | 200 | 205 | 65 | 4 | overené na pracovisku VRAV
Štandardné | Terluran GP-35 / BASF ABS | 5 | 1.7 | 0.34 | 4.5 | 0.9 | 29 | 232 | 30.3268 | 210 | 230 | 235 | 80 | 4 | overené na pracovisku VRAV
Štandardné | Terluran GP-35 / BASF ABS | 5 | 1.7 | 0.34 | 6.25 | 1.25 | 29 | 232 | 21.83529 | 210 | 230 | 235 | 80 | 4 | overené na pracovisku VRAV
Štandardné | Terluran GP-35 / BASF ABS | 5 | 1.7 | 0.34 | 8 | 1.6 | 29 | 232 | 17.05882 | 210 | 230 | 235 | 80 | 4 | overené na pracovisku VRAV
Štandardné | Terluran GP-35 / BASF ABS | 5 | 2.5 | 0.5 | 4.5 | 0.9 | 32 | 256 | 22.75556 | 210 | 230 | 235 | 80 | 4 | overené na pracovisku VRAV
Štandardné | Terluran GP-35 / BASF ABS | 5 | 2.5 | 0.5 | 6.25 | 1.25 | 32 | 256 | 16.384 | 210 | 230 | 235 | 80 | 4 | overené na pracovisku VRAV
Štandardné | Terluran GP-35 / BASF ABS | 5 | 2.5 | 0.5 | 8 | 1.6 | 32 | 256 | 12.8 | 210 | 230 | 235 | 80 | 4 | overené na pracovisku VRAV
Štandardné | Terluran GP-35 / BASF ABS | 3 | 1 | 0.3333333 | 2.7 | 0.9 | 29 | 232 | 85.92593 | 210 | 230 | 235 | 80 | 4 | overené na pracovisku VRAV
Štandardné | Terluran GP-35 / BASF ABS | 3 | 1 | 0.3333333 | 3.75 | 1.25 | 29 | 232 | 61.86667 | 210 | 230 | 235 | 80 | 4 | overené na pracovisku VRAV
Štandardné | Terluran GP-35 / BASF ABS | 3 | 1 | 0.3333333 | 4.8 | 1.6 | 29 | 232 | 48.33333 | 210 | 230 | 235 | 80 | 4 | overené na pracovisku VRAV
Štandardné | Terluran GP-35 / BASF ABS | 3 | 1.5 | 0.5 | 2.7 | 0.9 | 32 | 256 | 63.20988 | 210 | 230 | 235 | 80 | 4 | overené na pracovisku VRAV
Štandardné | Terluran GP-35 / BASF ABS | 3 | 1.5 | 0.5 | 3.75 | 1.25 | 32 | 256 | 45.51111 | 210 | 230 | 235 | 80 | 4 | overené na pracovisku VRAV
Štandardné | Terluran GP-35 / BASF ABS | 3 | 1.5 | 0.5 | 4.8 | 1.6 | 32 | 256 | 35.55556 | 210 | 230 | 235 | 80 | 4 | overené na pracovisku VRAV
Štandardné | Luran S / BASF ASA pelety | 5 | 1.7 | 0.34 | 4.5 | 0.9 | 28 | 224 | 29.28105 | 230 | 245 | 250 | 80 | 4 | overené na pracovisku VRAV
Štandardné | Luran S / BASF ASA pelety | 5 | 1.7 | 0.34 | 6.25 | 1.25 | 28 | 224 | 21.08235 | 230 | 245 | 250 | 80 | 4 | overené na pracovisku VRAV
Štandardné | Luran S / BASF ASA pelety | 5 | 1.7 | 0.34 | 8 | 1.6 | 28 | 224 | 16.47059 | 230 | 245 | 250 | 80 | 4 | overené na pracovisku VRAV
Štandardné | Luran S / BASF ASA pelety | 5 | 2.5 | 0.5 | 4.5 | 0.9 | 31 | 248 | 22.04444 | 230 | 245 | 250 | 80 | 4 | overené na pracovisku VRAV
Štandardné | Luran S / BASF ASA pelety | 5 | 2.5 | 0.5 | 6.25 | 1.25 | 31 | 248 | 15.872 | 230 | 245 | 250 | 80 | 4 | overené na pracovisku VRAV
Štandardné | Luran S / BASF ASA pelety | 5 | 2.5 | 0.5 | 8 | 1.6 | 31 | 248 | 12.4 | 230 | 245 | 250 | 80 | 4 | overené na pracovisku VRAV
Štandardné | Luran S / BASF ASA pelety | 3 | 1 | 0.3333333 | 2.7 | 0.9 | 28 | 224 | 82.96296 | 230 | 245 | 250 | 80 | 4 | overené na pracovisku VRAV
Štandardné | Luran S / BASF ASA pelety | 3 | 1 | 0.3333333 | 3.75 | 1.25 | 28 | 224 | 59.73333 | 230 | 245 | 250 | 80 | 4 | overené na pracovisku VRAV
Štandardné | Luran S / BASF ASA pelety | 3 | 1 | 0.3333333 | 4.8 | 1.6 | 28 | 224 | 46.66667 | 230 | 245 | 250 | 80 | 4 | overené na pracovisku VRAV
Štandardné | Luran S / BASF ASA pelety | 3 | 1.5 | 0.5 | 2.7 | 0.9 | 31 | 248 | 61.23457 | 230 | 245 | 250 | 80 | 4 | overené na pracovisku VRAV
Štandardné | Luran S / BASF ASA pelety | 3 | 1.5 | 0.5 | 3.75 | 1.25 | 31 | 248 | 44.08889 | 230 | 245 | 250 | 80 | 4 | overené na pracovisku VRAV
Štandardné | Luran S / BASF ASA pelety | 3 | 1.5 | 0.5 | 4.8 | 1.6 | 31 | 248 | 34.44444 | 230 | 245 | 250 | 80 | 4 | overené na pracovisku VRAV
Štandardné | Eastman Tritan / Arnite PETG | 5 | 1.7 | 0.34 | 4.25 | 0.85 | 28 | 210 | 29.06574 | 230 | 255 | 265 | 65 | 4 | overené na pracovisku VRAV
Štandardné | Eastman Tritan / Arnite PETG | 5 | 1.7 | 0.34 | 6 | 1.2 | 28 | 210 | 20.58824 | 230 | 255 | 265 | 65 | 4 | overené na pracovisku VRAV
Štandardné | Eastman Tritan / Arnite PETG | 5 | 1.7 | 0.34 | 7.75 | 1.55 | 28 | 210 | 15.93928 | 230 | 255 | 265 | 65 | 4 | overené na pracovisku VRAV
Štandardné | Eastman Tritan / Arnite PETG | 5 | 2.5 | 0.5 | 4.25 | 0.85 | 30 | 225 | 21.17647 | 230 | 255 | 265 | 65 | 4 | overené na pracovisku VRAV
Štandardné | Eastman Tritan / Arnite PETG | 5 | 2.5 | 0.5 | 6 | 1.2 | 30 | 225 | 15 | 230 | 255 | 265 | 65 | 4 | overené na pracovisku VRAV
Štandardné | Eastman Tritan / Arnite PETG | 5 | 2.5 | 0.5 | 7.75 | 1.55 | 30 | 225 | 11.6129 | 230 | 255 | 265 | 65 | 4 | overené na pracovisku VRAV
Štandardné | Eastman Tritan / Arnite PETG | 3 | 1 | 0.3333333 | 2.55 | 0.85 | 28 | 210 | 82.35294 | 230 | 255 | 265 | 65 | 4 | overené na pracovisku VRAV
Štandardné | Eastman Tritan / Arnite PETG | 3 | 1 | 0.3333333 | 3.6 | 1.2 | 28 | 210 | 58.33333 | 230 | 255 | 265 | 65 | 4 | overené na pracovisku VRAV
Štandardné | Eastman Tritan / Arnite PETG | 3 | 1 | 0.3333333 | 4.65 | 1.55 | 28 | 210 | 45.16129 | 230 | 255 | 265 | 65 | 4 | overené na pracovisku VRAV
Štandardné | Eastman Tritan / Arnite PETG | 3 | 1.5 | 0.5 | 2.55 | 0.85 | 30 | 225 | 58.82353 | 230 | 255 | 265 | 65 | 4 | overené na pracovisku VRAV
Štandardné | Eastman Tritan / Arnite PETG | 3 | 1.5 | 0.5 | 3.6 | 1.2 | 30 | 225 | 41.66667 | 230 | 255 | 265 | 65 | 4 | overené na pracovisku VRAV
Štandardné | Eastman Tritan / Arnite PETG | 3 | 1.5 | 0.5 | 4.65 | 1.55 | 30 | 225 | 32.25806 | 230 | 255 | 265 | 65 | 4 | overené na pracovisku VRAV
Štandardné | Eastman Tritan / Arnite PETG | 2 | 0.7 | 0.35 | 1.7 | 0.85 | 28 | 210 | 176.4706 | 230 | 255 | 265 | 65 | 4 | overené na pracovisku VRAV
Štandardné | Eastman Tritan / Arnite PETG | 2 | 0.7 | 0.35 | 3.1 | 1.55 | 28 | 210 | 96.77419 | 230 | 255 | 265 | 65 | 4 | overené na pracovisku VRAV
Štandardné | Eastman Tritan / Arnite PETG | 2 | 1 | 0.5 | 2.4 | 1.2 | 30 | 225 | 93.75 | 230 | 255 | 265 | 65 | 4 | overené na pracovisku VRAV
Štandardné | Eastman Tritan / Arnite PETG | 2 | 1 | 0.5 | 3.1 | 1.55 | 30 | 225 | 72.58065 | 230 | 255 | 265 | 65 | 4 | overené na pracovisku VRAV
Štandardné | Borealis PP / Sabic PP | 5 | 1.7 | 0.34 | 4.5 | 0.9 | 25 | 225 | 29.41176 | 165 | 195 | 200 | - | nesušiť | overené na pracovisku VRAV
Štandardné | Borealis PP / Sabic PP | 5 | 1.7 | 0.34 | 6.25 | 1.25 | 25 | 225 | 21.17647 | 165 | 195 | 200 | - | nesušiť | overené na pracovisku VRAV
Štandardné | Borealis PP / Sabic PP | 5 | 1.7 | 0.34 | 8 | 1.6 | 25 | 225 | 16.54412 | 165 | 195 | 200 | - | nesušiť | overené na pracovisku VRAV
Štandardné | Borealis PP / Sabic PP | 5 | 2.5 | 0.5 | 4.5 | 0.9 | 27 | 243 | 21.6 | 165 | 195 | 200 | - | nesušiť | overené na pracovisku VRAV
Štandardné | Borealis PP / Sabic PP | 5 | 2.5 | 0.5 | 6.25 | 1.25 | 27 | 243 | 15.552 | 165 | 195 | 200 | - | nesušiť | overené na pracovisku VRAV
Štandardné | Borealis PP / Sabic PP | 5 | 2.5 | 0.5 | 8 | 1.6 | 27 | 243 | 12.15 | 165 | 195 | 200 | - | nesušiť | overené na pracovisku VRAV
Štandardné | Borealis PP / Sabic PP | 3 | 1 | 0.3333333 | 2.7 | 0.9 | 25 | 225 | 83.33333 | 165 | 195 | 200 | - | nesušiť | overené na pracovisku VRAV
Štandardné | Borealis PP / Sabic PP | 3 | 1 | 0.3333333 | 3.75 | 1.25 | 25 | 225 | 60 | 165 | 195 | 200 | - | nesušiť | overené na pracovisku VRAV
Štandardné | Borealis PP / Sabic PP | 3 | 1 | 0.3333333 | 4.8 | 1.6 | 25 | 225 | 46.875 | 165 | 195 | 200 | - | nesušiť | overené na pracovisku VRAV
Štandardné | Borealis PP / Sabic PP | 3 | 1.5 | 0.5 | 2.7 | 0.9 | 27 | 243 | 60 | 165 | 195 | 200 | - | nesušiť | overené na pracovisku VRAV
Štandardné | Borealis PP / Sabic PP | 3 | 1.5 | 0.5 | 3.75 | 1.25 | 27 | 243 | 43.2 | 165 | 195 | 200 | - | nesušiť | overené na pracovisku VRAV
Štandardné | Borealis PP / Sabic PP | 3 | 1.5 | 0.5 | 4.8 | 1.6 | 27 | 243 | 33.75 | 165 | 195 | 200 | - | nesušiť | overené na pracovisku VRAV
Štandardné | Borealis PP / Sabic PP | 2 | 0.7 | 0.35 | 1.8 | 0.9 | 25 | 225 | 178.5714 | 165 | 195 | 200 | - | nesušiť | overené na pracovisku VRAV
Štandardné | Borealis PP / Sabic PP | 2 | 0.7 | 0.35 | 2.5 | 1.25 | 25 | 225 | 128.5714 | 165 | 195 | 200 | - | nesušiť | overené na pracovisku VRAV
Štandardné | Borealis PP / Sabic PP | 2 | 0.7 | 0.35 | 3.2 | 1.6 | 25 | 225 | 100.4464 | 165 | 195 | 200 | - | nesušiť | overené na pracovisku VRAV
Štandardné | Borealis PP / Sabic PP | 2 | 1 | 0.5 | 1.8 | 0.9 | 27 | 243 | 135 | 165 | 195 | 200 | - | nesušiť | overené na pracovisku VRAV
Štandardné | Borealis PP / Sabic PP | 2 | 1 | 0.5 | 2.5 | 1.25 | 27 | 243 | 97.2 | 165 | 195 | 200 | - | nesušiť | overené na pracovisku VRAV
Štandardné | Borealis PP / Sabic PP | 2 | 1 | 0.5 | 3.2 | 1.6 | 27 | 243 | 75.9375 | 165 | 195 | 200 | - | nesušiť | overené na pracovisku VRAV
Štandardné | Sabic HDPE / LyondellBasell | 5 | 1.6 | 0.32 | 4.5 | 0.9 | 35 | 332.5 | 46.18056 | 185 | 215 | 220 | - | nesušiť | overené na pracovisku VRAV
Štandardné | Sabic HDPE / LyondellBasell | 5 | 1.6 | 0.32 | 6.25 | 1.25 | 35 | 332.5 | 33.25 | 185 | 215 | 220 | - | nesušiť | overené na pracovisku VRAV
Štandardné | Sabic HDPE / LyondellBasell | 5 | 1.6 | 0.32 | 8 | 1.6 | 35 | 332.5 | 25.9765625 | 185 | 215 | 220 | - | nesušiť | overené na pracovisku VRAV
Štandardné | Sabic HDPE / LyondellBasell | 5 | 2.2 | 0.44 | 4.5 | 0.9 | 39 | 370.5 | 37.42424 | 185 | 215 | 220 | - | nesušiť | overené na pracovisku VRAV
Štandardné | Sabic HDPE / LyondellBasell | 5 | 2.2 | 0.44 | 6.25 | 1.25 | 39 | 370.5 | 26.94545 | 185 | 215 | 220 | - | nesušiť | overené na pracovisku VRAV
Štandardné | Sabic HDPE / LyondellBasell | 5 | 2.2 | 0.44 | 8 | 1.6 | 39 | 370.5 | 21.05114 | 185 | 215 | 220 | - | nesušiť | overené na pracovisku VRAV
Štandardné | Sabic HDPE / LyondellBasell | 3 | 1 | 0.3333333 | 2.7 | 0.9 | 35 | 332.5 | 123.1481 | 185 | 215 | 220 | - | nesušiť | overené na pracovisku VRAV
Štandardné | Sabic HDPE / LyondellBasell | 3 | 1 | 0.3333333 | 3.75 | 1.25 | 35 | 332.5 | 88.66667 | 185 | 215 | 220 | - | nesušiť | overené na pracovisku VRAV
Štandardné | Sabic HDPE / LyondellBasell | 3 | 1 | 0.3333333 | 4.8 | 1.6 | 35 | 332.5 | 69.27083 | 185 | 215 | 220 | - | nesušiť | overené na pracovisku VRAV
Štandardné | Sabic HDPE / LyondellBasell | 3 | 1.3 | 0.4333333 | 2.7 | 0.9 | 39 | 370.5 | 105.5556 | 185 | 215 | 220 | - | nesušiť | overené na pracovisku VRAV
Štandardné | Sabic HDPE / LyondellBasell | 3 | 1.3 | 0.4333333 | 3.75 | 1.25 | 39 | 370.5 | 76 | 185 | 215 | 220 | - | nesušiť | overené na pracovisku VRAV
Štandardné | Sabic HDPE / LyondellBasell | 3 | 1.3 | 0.4333333 | 4.8 | 1.6 | 39 | 370.5 | 59.375 | 185 | 215 | 220 | - | nesušiť | overené na pracovisku VRAV
Technické | Ultramid B3S / Radipol PA6 | 5 | 1.7 | 0.34 | 4.25 | 0.85 | 27 | 202.5 | 28.02768 | 220 | 240 | 245 | 90 | 12 | overené na pracovisku VRAV
Technické | Ultramid B3S / Radipol PA6 | 5 | 1.7 | 0.34 | 6 | 1.2 | 27 | 202.5 | 19.85294 | 220 | 240 | 245 | 90 | 12 | overené na pracovisku VRAV
Technické | Ultramid B3S / Radipol PA6 | 5 | 1.7 | 0.34 | 7.75 | 1.55 | 27 | 202.5 | 15.37002 | 220 | 240 | 245 | 90 | 12 | overené na pracovisku VRAV
Technické | Ultramid B3S / Radipol PA6 | 5 | 2.5 | 0.5 | 4.25 | 0.85 | 30 | 225 | 21.17647 | 220 | 240 | 245 | 90 | 12 | overené na pracovisku VRAV
Technické | Ultramid B3S / Radipol PA6 | 5 | 2.5 | 0.5 | 6 | 1.2 | 30 | 225 | 15 | 220 | 240 | 245 | 90 | 12 | overené na pracovisku VRAV
Technické | Ultramid B3S / Radipol PA6 | 5 | 2.5 | 0.5 | 7.75 | 1.55 | 30 | 225 | 11.6129 | 220 | 240 | 245 | 90 | 12 | overené na pracovisku VRAV
Technické | Ultramid B3S / Radipol PA6 | 3 | 1 | 0.3333333 | 2.55 | 0.85 | 27 | 202.5 | 79.41176 | 220 | 240 | 245 | 90 | 12 | overené na pracovisku VRAV
Technické | Ultramid B3S / Radipol PA6 | 3 | 1 | 0.3333333 | 3.6 | 1.2 | 27 | 202.5 | 56.25 | 220 | 240 | 245 | 90 | 12 | overené na pracovisku VRAV
Technické | Ultramid B3S / Radipol PA6 | 3 | 1 | 0.3333333 | 4.65 | 1.55 | 27 | 202.5 | 43.54839 | 220 | 240 | 245 | 90 | 12 | overené na pracovisku VRAV
Technické | Ultramid B3S / Radipol PA6 | 3 | 1.5 | 0.5 | 2.55 | 0.85 | 30 | 225 | 58.82353 | 220 | 240 | 245 | 90 | 12 | overené na pracovisku VRAV
Technické | Ultramid B3S / Radipol PA6 | 3 | 1.5 | 0.5 | 3.6 | 1.2 | 30 | 225 | 41.66667 | 220 | 240 | 245 | 90 | 12 | overené na pracovisku VRAV
Technické | Ultramid B3S / Radipol PA6 | 3 | 1.5 | 0.5 | 4.65 | 1.55 | 30 | 225 | 32.25806 | 220 | 240 | 245 | 90 | 12 | overené na pracovisku VRAV
Technické | Ultramid B3S / Radipol PA6 | 2 | 0.7 | 0.35 | 1.7 | 0.85 | 27 | 202.5 | 170.1681 | 220 | 240 | 245 | 90 | 12 | overené na pracovisku VRAV
Technické | Ultramid B3S / Radipol PA6 | 2 | 0.7 | 0.35 | 2.4 | 1.2 | 27 | 202.5 | 120.5357 | 220 | 240 | 245 | 90 | 12 | overené na pracovisku VRAV
Technické | Ultramid B3S / Radipol PA6 | 2 | 0.7 | 0.35 | 3.1 | 1.55 | 27 | 202.5 | 93.31797 | 220 | 240 | 245 | 90 | 12 | overené na pracovisku VRAV
Technické | Ultramid B3S / Radipol PA6 | 2 | 1 | 0.5 | 1.7 | 0.85 | 30 | 225 | 132.3529 | 220 | 240 | 245 | 90 | 12 | overené na pracovisku VRAV
Technické | Ultramid B3S / Radipol PA6 | 2 | 1 | 0.5 | 2.4 | 1.2 | 30 | 225 | 93.75 | 220 | 240 | 245 | 90 | 12 | overené na pracovisku VRAV
Technické | Ultramid B3S / Radipol PA6 | 2 | 1 | 0.5 | 3.1 | 1.55 | 30 | 225 | 72.58065 | 220 | 240 | 245 | 90 | 12 | overené na pracovisku VRAV
Technické | Makrolon 2405 / Lexan 500R (PC) | 5 | 1.4 | 0.28 | 4.25 | 0.85 | 22 | 132 | 22.18487 | 275 | 305 | 315 | 120 | 4 | overené na pracovisku VRAV
Technické | Makrolon 2405 / Lexan 500R (PC) | 5 | 1.4 | 0.28 | 5.88 | 1.176 | 22 | 132 | 16.03499 | 275 | 305 | 315 | 120 | 4 | overené na pracovisku VRAV
Technické | Makrolon 2405 / Lexan 500R (PC) | 5 | 1.4 | 0.28 | 7.5 | 1.5 | 22 | 132 | 12.57143 | 275 | 305 | 315 | 120 | 4 | overené na pracovisku VRAV
Technické | Makrolon 2405 / Lexan 500R (PC) | 5 | 2 | 0.4 | 4.25 | 0.85 | 24 | 144 | 16.94118 | 275 | 305 | 315 | 120 | 4 | overené na pracovisku VRAV
Technické | Makrolon 2405 / Lexan 500R (PC) | 5 | 2 | 0.4 | 5.88 | 1.176 | 24 | 144 | 12.2449 | 275 | 305 | 315 | 120 | 4 | overené na pracovisku VRAV
Technické | Makrolon 2405 / Lexan 500R (PC) | 5 | 2 | 0.4 | 7.5 | 1.5 | 24 | 144 | 9.6 | 275 | 305 | 315 | 120 | 4 | overené na pracovisku VRAV
Technické | Makrolon 2405 / Lexan 500R (PC) | 2 | 0.8 | 0.4 | 1.7 | 0.85 | 24 | 144 | 105.8824 | 275 | 305 | 315 | 120 | 4 | overené na pracovisku VRAV
Technické | Makrolon 2405 / Lexan 500R (PC) | 2 | 0.8 | 0.4 | 2.35 | 1.175 | 24 | 144 | 76.59574 | 275 | 305 | 315 | 120 | 4 | overené na pracovisku VRAV
Technické | Makrolon 2405 / Lexan 500R (PC) | 2 | 0.8 | 0.4 | 3 | 1.5 | 24 | 144 | 60 | 275 | 305 | 315 | 120 | 4 | overené na pracovisku VRAV
Plnené CF | Ultramid B3WG6 / PA6 30%CF | 5 | 1.7 | 0.34 | 4.25 | 0.85 | 25 | 175 | 24.22145 | 230 | 250 | 255 | 90 | 12 | overené na pracovisku VRAV
Plnené CF | Ultramid B3WG6 / PA6 30%CF | 5 | 1.7 | 0.34 | 6 | 1.2 | 25 | 175 | 17.15686 | 230 | 250 | 255 | 90 | 12 | overené na pracovisku VRAV
Plnené CF | Ultramid B3WG6 / PA6 30%CF | 5 | 1.7 | 0.34 | 7.75 | 1.55 | 25 | 175 | 13.28273 | 230 | 250 | 255 | 90 | 12 | overené na pracovisku VRAV
Plnené CF | Ultramid B3WG6 / PA6 30%CF | 5 | 2.5 | 0.5 | 4.25 | 0.85 | 27 | 189 | 17.78824 | 230 | 250 | 255 | 90 | 12 | overené na pracovisku VRAV
Plnené CF | Ultramid B3WG6 / PA6 30%CF | 5 | 2.5 | 0.5 | 6 | 1.2 | 27 | 189 | 12.6 | 230 | 250 | 255 | 90 | 12 | overené na pracovisku VRAV
Plnené CF | Ultramid B3WG6 / PA6 30%CF | 5 | 2.5 | 0.5 | 7.75 | 1.55 | 27 | 189 | 9.754839 | 230 | 250 | 255 | 90 | 12 | overené na pracovisku VRAV
Plnené CF | Ultramid B3WG6 / PA6 30%CF | 3 | 1 | 0.3333333 | 2.55 | 0.85 | 25 | 175 | 68.62745 | 230 | 250 | 255 | 90 | 12 | overené na pracovisku VRAV
Plnené CF | Ultramid B3WG6 / PA6 30%CF | 3 | 1 | 0.3333333 | 3.6 | 1.2 | 25 | 175 | 48.61111 | 230 | 250 | 255 | 90 | 12 | overené na pracovisku VRAV
Plnené CF | Ultramid B3WG6 / PA6 30%CF | 3 | 1 | 0.3333333 | 4.65 | 1.55 | 25 | 175 | 37.63441 | 230 | 250 | 255 | 90 | 12 | overené na pracovisku VRAV
Plnené CF | Ultramid B3WG6 / PA6 30%CF | 3 | 1.5 | 0.5 | 2.55 | 0.85 | 27 | 189 | 49.41176 | 230 | 250 | 255 | 90 | 12 | overené na pracovisku VRAV
Plnené CF | Ultramid B3WG6 / PA6 30%CF | 3 | 1.5 | 0.5 | 3.6 | 1.2 | 27 | 189 | 35 | 230 | 250 | 255 | 90 | 12 | overené na pracovisku VRAV
Plnené CF | Ultramid B3WG6 / PA6 30%CF | 3 | 1.5 | 0.5 | 4.65 | 1.55 | 27 | 189 | 27.09677 | 230 | 250 | 255 | 90 | 12 | overené na pracovisku VRAV
Plnené CF | Ultramid B3WG6 / PA6 30%CF | 2 | 0.7 | 0.35 | 1.7 | 0.85 | 25 | 175 | 147.0588 | 230 | 250 | 255 | 90 | 12 | overené na pracovisku VRAV
Plnené CF | Ultramid B3WG6 / PA6 30%CF | 2 | 0.7 | 0.35 | 2.4 | 1.2 | 25 | 175 | 104.1667 | 230 | 250 | 255 | 90 | 12 | overené na pracovisku VRAV
Plnené CF | Ultramid B3WG6 / PA6 30%CF | 2 | 0.7 | 0.35 | 3.1 | 1.55 | 25 | 175 | 80.64516 | 230 | 250 | 255 | 90 | 12 | overené na pracovisku VRAV
Plnené CF | Ultramid B3WG6 / PA6 30%CF | 2 | 1 | 0.5 | 1.7 | 0.85 | 27 | 189 | 111.1765 | 230 | 250 | 255 | 90 | 12 | overené na pracovisku VRAV
Plnené CF | Ultramid B3WG6 / PA6 30%CF | 2 | 1 | 0.5 | 2.4 | 1.2 | 27 | 189 | 78.75 | 230 | 250 | 255 | 90 | 12 | overené na pracovisku VRAV
Plnené CF | Ultramid B3WG6 / PA6 30%CF | 2 | 1 | 0.5 | 3.1 | 1.55 | 27 | 189 | 60.96774 | 230 | 250 | 255 | 90 | 12 | overené na pracovisku VRAV
Plnené CF | Dahltram S-150CF / ABS 15%CF | 5 | 1.2 | 0.24 | 3.75 | 0.75 | 16 | 88 | 19.55556 | 220 | 238 | 245 | 80 | 4 | overené na pracovisku VRAV
Plnené CF | Dahltram S-150CF / ABS 15%CF | 5 | 1.2 | 0.24 | 5.38 | 1.076 | 16 | 88 | 13.63073 | 220 | 238 | 245 | 80 | 4 | overené na pracovisku VRAV
Plnené CF | Dahltram S-150CF / ABS 15%CF | 5 | 1.2 | 0.24 | 7 | 1.4 | 16 | 88 | 10.47619 | 220 | 238 | 245 | 80 | 4 | overené na pracovisku VRAV
Plnené CF | Dahltram S-150CF / ABS 15%CF | 5 | 2 | 0.4 | 3.75 | 0.75 | 17 | 93.5 | 12.46667 | 220 | 238 | 245 | 80 | 4 | overené na pracovisku VRAV
Plnené CF | Dahltram S-150CF / ABS 15%CF | 5 | 2 | 0.4 | 5.38 | 1.076 | 17 | 93.5 | 8.689591 | 220 | 238 | 245 | 80 | 4 | overené na pracovisku VRAV
Plnené CF | Dahltram S-150CF / ABS 15%CF | 5 | 2 | 0.4 | 7 | 1.4 | 17 | 93.5 | 6.678571 | 220 | 238 | 245 | 80 | 4 | overené na pracovisku VRAV
Plnené CF | Dahltram S-150CF / ABS 15%CF | 2 | 0.5 | 0.25 | 1.5 | 0.75 | 16 | 88 | 117.3333 | 220 | 238 | 245 | 80 | 4 | overené na pracovisku VRAV
Plnené CF | Dahltram S-150CF / ABS 15%CF | 2 | 0.5 | 0.25 | 2.15 | 1.075 | 16 | 88 | 81.86047 | 220 | 238 | 245 | 80 | 4 | overené na pracovisku VRAV
Plnené CF | Dahltram S-150CF / ABS 15%CF | 2 | 0.5 | 0.25 | 2.8 | 1.4 | 16 | 88 | 62.85714 | 220 | 238 | 245 | 80 | 4 | overené na pracovisku VRAV
Plnené CF | Dahltram S-150CF / ABS 15%CF | 2 | 0.8 | 0.4 | 1.5 | 0.75 | 17 | 93.5 | 77.91667 | 220 | 238 | 245 | 80 | 4 | overené na pracovisku VRAV
Plnené CF | Dahltram S-150CF / ABS 15%CF | 2 | 0.8 | 0.4 | 2.15 | 1.075 | 17 | 93.5 | 54.36047 | 220 | 238 | 245 | 80 | 4 | overené na pracovisku VRAV
Plnené CF | Dahltram S-150CF / ABS 15%CF | 2 | 0.8 | 0.4 | 2.8 | 1.4 | 17 | 93.5 | 41.74107 | 220 | 238 | 245 | 80 | 4 | overené na pracovisku VRAV
Plnené WF | Reslen PP WF 40% | 5 | 2 | 0.4 | 3.75 | 0.75 | 17 | 93.5 | 12.46667 | 240 | 260 | 250 | 80 | 5 | overené na pracovisku VRAV
Plnené WF | Reslen PP WF 40% | 5 | 2 | 0.4 | 5.38 | 1.076 | 17 | 93.5 | 8.689591 | 240 | 260 | 250 | 80 | 5 | overené na pracovisku VRAV
Plnené WF | Reslen PP WF 40% | 5 | 2 | 0.4 | 7 | 1.4 | 17 | 93.5 | 6.678571 | 240 | 260 | 250 | 80 | 5 | overené na pracovisku VRAV
Plnené WF | Reslen PP WF 40% | 3 | 0.75 | 0.25 | 2.25 | 0.75 | 16 | 88 | 52.14815 | 240 | 260 | 250 | 80 | 5 | overené na pracovisku VRAV
Plnené WF | Reslen PP WF 40% | 3 | 0.75 | 0.25 | 3.23 | 1.076667 | 16 | 88 | 36.32611 | 240 | 260 | 250 | 80 | 5 | overené na pracovisku VRAV
Plnené WF | Reslen PP WF 40% | 3 | 0.75 | 0.25 | 4.2 | 1.4 | 16 | 88 | 27.93651 | 240 | 260 | 250 | 80 | 5 | overené na pracovisku VRAV
Plnené WF | Reslen PP WF 40% | 3 | 1.2 | 0.4 | 2.25 | 0.75 | 17 | 93.5 | 34.62963 | 240 | 260 | 250 | 80 | 5 | overené na pracovisku VRAV
Plnené WF | Reslen PP WF 40% | 3 | 1.2 | 0.4 | 3.23 | 1.076667 | 17 | 93.5 | 24.12281 | 240 | 260 | 250 | 80 | 5 | overené na pracovisku VRAV
Plnené WF | Reslen PP WF 40% | 3 | 1.2 | 0.4 | 4.2 | 1.4 | 17 | 93.5 | 18.55159 | 240 | 260 | 250 | 80 | 5 | overené na pracovisku VRAV
Plnené WF | Reslen PP WF 40% | 2 | 0.5 | 0.25 | 1.5 | 0.75 | 16 | 88 | 117.3333 | 240 | 260 | 250 | 80 | 5 | overené na pracovisku VRAV
Plnené WF | Reslen PP WF 40% | 2 | 0.5 | 0.25 | 2.15 | 1.075 | 16 | 88 | 81.86047 | 240 | 260 | 250 | 80 | 5 | overené na pracovisku VRAV
Plnené WF | Reslen PP WF 40% | 2 | 0.5 | 0.25 | 2.8 | 1.4 | 16 | 88 | 62.85714 | 240 | 260 | 250 | 80 | 5 | overené na pracovisku VRAV
Vysokoteplotné | Victrex 90G / Solvay KetaSpire (PEEK) | 5 | 1.2 | 0.24 | 3.75 | 0.75 | 14 | 70 | 15.55556 | 380 | 380 | 385 | 120 | 4 | referenčné – technický list výrobcu
Vysokoteplotné | Victrex 90G / Solvay KetaSpire (PEEK) | 5 | 1.2 | 0.24 | 5.38 | 1.076 | 14 | 70 | 10.84263 | 380 | 380 | 385 | 120 | 4 | referenčné – technický list výrobcu
Vysokoteplotné | Victrex 90G / Solvay KetaSpire (PEEK) | 5 | 1.2 | 0.24 | 7 | 1.4 | 14 | 70 | 8.333333 | 380 | 380 | 385 | 120 | 4 | referenčné – technický list výrobcu
Vysokoteplotné | Victrex 90G / Solvay KetaSpire (PEEK) | 5 | 2 | 0.4 | 3.75 | 0.75 | 15 | 75 | 10 | 380 | 380 | 385 | 120 | 4 | referenčné – technický list výrobcu
Vysokoteplotné | Victrex 90G / Solvay KetaSpire (PEEK) | 5 | 2 | 0.4 | 5.38 | 1.076 | 15 | 75 | 6.97026 | 380 | 380 | 385 | 120 | 4 | referenčné – technický list výrobcu
Vysokoteplotné | Victrex 90G / Solvay KetaSpire (PEEK) | 5 | 2 | 0.4 | 7 | 1.4 | 15 | 75 | 5.357143 | 380 | 380 | 385 | 120 | 4 | referenčné – technický list výrobcu
Vysokoteplotné | Victrex 90G / Solvay KetaSpire (PEEK) | 2 | 0.5 | 0.25 | 1.5 | 0.75 | 14 | 70 | 93.33333 | 380 | 380 | 385 | 120 | 4 | referenčné – technický list výrobcu
Vysokoteplotné | Victrex 90G / Solvay KetaSpire (PEEK) | 2 | 0.5 | 0.25 | 2.15 | 1.075 | 14 | 70 | 65.11628 | 380 | 380 | 385 | 120 | 4 | referenčné – technický list výrobcu
Vysokoteplotné | Victrex 90G / Solvay KetaSpire (PEEK) | 2 | 0.5 | 0.25 | 2.8 | 1.4 | 14 | 70 | 50 | 380 | 380 | 385 | 120 | 4 | referenčné – technický list výrobcu
Vysokoteplotné | Victrex 90G / Solvay KetaSpire (PEEK) | 2 | 0.8 | 0.4 | 1.5 | 0.75 | 15 | 75 | 62.5 | 380 | 380 | 385 | 120 | 4 | referenčné – technický list výrobcu
Vysokoteplotné | Victrex 90G / Solvay KetaSpire (PEEK) | 2 | 0.8 | 0.4 | 2.15 | 1.075 | 15 | 75 | 43.60465 | 380 | 380 | 385 | 120 | 4 | referenčné – technický list výrobcu
Vysokoteplotné | Victrex 90G / Solvay KetaSpire (PEEK) | 2 | 0.8 | 0.4 | 2.8 | 1.4 | 15 | 75 | 33.48214 | 380 | 380 | 385 | 120 | 4 | referenčné – technický list výrobcu
Vysokoteplotné | Ultem 9085 / Ultem 1010 (PEI) | 5 | 1.2 | 0.24 | 3.75 | 0.75 | 13 | 65 | 14.44444 | 400 | 400 | 410 | 120 | 4 | referenčné – technický list výrobcu
Vysokoteplotné | Ultem 9085 / Ultem 1010 (PEI) | 5 | 1.2 | 0.24 | 5.38 | 1.076 | 13 | 65 | 10.06815 | 400 | 400 | 410 | 120 | 4 | referenčné – technický list výrobcu
Vysokoteplotné | Ultem 9085 / Ultem 1010 (PEI) | 5 | 1.2 | 0.24 | 7 | 1.4 | 13 | 65 | 7.738095 | 400 | 400 | 410 | 120 | 4 | referenčné – technický list výrobcu
Vysokoteplotné | Ultem 9085 / Ultem 1010 (PEI) | 5 | 2 | 0.4 | 3.75 | 0.75 | 15 | 75 | 10 | 400 | 400 | 410 | 120 | 4 | referenčné – technický list výrobcu
Vysokoteplotné | Ultem 9085 / Ultem 1010 (PEI) | 5 | 2 | 0.4 | 5.38 | 1.076 | 15 | 75 | 6.97026 | 400 | 400 | 410 | 120 | 4 | referenčné – technický list výrobcu
Vysokoteplotné | Ultem 9085 / Ultem 1010 (PEI) | 5 | 2 | 0.4 | 7 | 1.4 | 15 | 75 | 5.357143 | 400 | 400 | 410 | 120 | 4 | referenčné – technický list výrobcu
Vysokoteplotné | Ultem 9085 / Ultem 1010 (PEI) | 2 | 0.5 | 0.25 | 1.5 | 0.75 | 13 | 65 | 86.66667 | 400 | 400 | 410 | 120 | 4 | referenčné – technický list výrobcu
Vysokoteplotné | Ultem 9085 / Ultem 1010 (PEI) | 2 | 0.5 | 0.25 | 2.15 | 1.075 | 13 | 65 | 60.46512 | 400 | 400 | 410 | 120 | 4 | referenčné – technický list výrobcu
Vysokoteplotné | Ultem 9085 / Ultem 1010 (PEI) | 2 | 0.5 | 0.25 | 2.8 | 1.4 | 13 | 65 | 46.42857 | 400 | 400 | 410 | 120 | 4 | referenčné – technický list výrobcu
Vysokoteplotné | Ultem 9085 / Ultem 1010 (PEI) | 2 | 0.8 | 0.4 | 1.5 | 0.75 | 15 | 75 | 62.5 | 400 | 400 | 410 | 120 | 4 | referenčné – technický list výrobcu
Vysokoteplotné | Ultem 9085 / Ultem 1010 (PEI) | 2 | 0.8 | 0.4 | 2.15 | 1.075 | 15 | 75 | 43.60465 | 400 | 400 | 410 | 120 | 4 | referenčné – technický list výrobcu
Vysokoteplotné | Ultem 9085 / Ultem 1010 (PEI) | 2 | 0.8 | 0.4 | 2.8 | 1.4 | 15 | 75 | 33.48214 | 400 | 400 | 410 | 120 | 4 | referenčné – technický list výrobcu
Legenda: modré hodnoty sú vstupné údaje bázy (Report 10, Tab. 1 a Tab. 5 – 17); h/d = výška vrstvy / priemer trysky, l/d = šírka vrstvy / priemer trysky, TCP = Q / (výška vrstvy × šírka vrstvy) sú vypočítané vzorcom.

## Metadáta
Názov dátového súboru | Báza technologických parametrov 3D tlače testovaných materiálov
Výstup projektu | V9 – Získanie bázy technologických parametrov 3D tlače testovaných materiálov (PB5)
Projekt | Výskum veľkorozmernej aditívnej výroby na báze technológie FGF s využitím priemyselných robotov (VRAV)
Kód projektu | 09I03-03-V04-00650
Financovanie | Financované Európskou úniou – NextGenerationEU prostredníctvom Plánu obnovy a odolnosti SR, výzva 09I03-03-V04
Prijímateľ / pracovisko | Technická univerzita v Košiciach, Strojnícka fakulta, Katedra technológií, materiálov a počítačovej podpory výroby
Zodpovedný riešiteľ | doc. Ing. Ivan Gajdoš, PhD.
Repozitár | Webové sídlo projektu VRAV – sekcia „Databáza technologických parametrov 3D tlače testovaných materiálov“
URL | https://vrav.sjf.tuke.sk/#ed-4005370519
Dátum uloženia | 3. 8. 2026 (prvé zverejnenie na webovom sídle projektu); aktualizácia 5. 10. 2026
Verzia | 1.1 – aktualizácia 5. 10. 2026 (zosúladenie s Reportom 10, doplnenie dátového súboru a metadát); verzia 1.0 zverejnená 3. 8. 2026
Obdobie získania údajov | 10/2025 – 04/2026 (M14 – M20)
Pracovisko, na ktorom boli údaje získané | Modernizované pracovisko robotickej veľkoformátovej tlače – FANUC M-20iD/35, peletová tlačová hlava Dyze Design Pulsar, sušička WITTMANN DRYMAX Primus E30-70-M
Rozsah | 13 polymérnych materiálov v 5 funkčných kategóriách (11 overených na pracovisku, PEEK a PEI ako referenčné parametre podľa technických listov výrobcov); 175 záznamov
Obsah záznamu | kategória materiálu, obchodný názov, priemer trysky, výška a šírka vrstvy, h/d, l/d, otáčky závitovky, volumetrický prietok Q, rýchlosť v bode TCP, teploty zón Z1 – Z3, teplota a čas sušenia, zdroj parametrov
Vzťahy | h/d = výška vrstvy / priemer trysky; l/d = šírka vrstvy / priemer trysky; TCP = Q / (výška vrstvy × šírka vrstvy)
Súvisiaci dokument | Report 10 – Získanie bázy technologických parametrov 3D tlače testovaných materiálov (Tab. 1 a Tab. 5 – 17; príloha č. 3 záverečnej monitorovacej správy)
Formáty | XLSX (s metadátami), CSV (UTF-8, oddeľovač „;“)
Prístup | Verejne prístupné na webovom sídle projektu
Kontakt | ivan.gajdos@tuke.sk